## Sheet1
日新楼宿舍家具改造清单
序号 | 货物名称 | 规 格 | 参考图 | 技术参数说明 | 数量 | 单位
二楼201-218室(213、214、215不做)
1 | 2.0米上下双层床 | 2000*935*2120 |  | 1、参考规格：2000*935*2120mm（尺寸允许误差±5mm）。 2、整套产品须经过除油、酸洗除锈、中和、表调、磷化处理；表面静电喷塑涂装，光泽度、硬度、冲击强度、附着力和涂层符合国家标准。要求焊接表面波纹均匀，焊处无夹渣、气孔、焊瘤、焊丝头、咬边和飞溅、保证无脱焊、虚焊、焊穿等现象，以确保产品性能良好，造型美观。 3、床立柱及配套塑制件：床立柱管材截面两对边外边尺寸60mm（±2mm），采用厚度≥1.2mm 冷扎带钢，经轧压线辊压成型为无焊痕的正八角形开口型材。型材内外喷塑涂装、增强使用寿命。床立柱顶端配有塑制内塞支撑件、底部配有塑制防水脚套；塑制件采用全新PE材料注塑成型，整体牢固、可靠、拒绝采用3D打印或雕刻加工的配件。 4、床长横梁及长横梁与床立柱连接方式：床长横梁管材截面外边尺寸81mm*40mm（±2mm），采用厚度≥1.2mm冷扎带钢，经轧压线辊压成型，高频焊接成只带一条焊痕的闭口型材管；长横梁与床立柱采用卡式连接件连接，方便拆装。 5、床短横梁及短横梁与床立柱连接方式：床短横梁管材截面外边尺寸81mm*30mm（±2mm），采用厚度≥1.2mm冷扎带钢，经轧压线辊压成型，高频焊接成只带一条焊痕的闭口型材管。 6、床挂勾：床钩挂与床长横梁两头焊接一体，床挂钩采用厚度≥3mm钢板冲压成型。带有三个卡钩，对应床立柱上的三个卡口。 7、床板横撑及横撑与床长横梁连接方式：横撑管采用30mm*20mm*1.2mm方管；横撑管与床板接触面为20mm面。横撑管与长横梁采用自上而下的卡接方式、带有突出卡齿防止安装后弹出；放上床板后无法从其他方向取出，必须拿掉床板从下往上推出。 8、床前护栏：护栏高度300mm，护栏外框管材截面外边尺寸28mm*32mm（±2mm），采用厚度≥1.0mm冷扎带钢，经轧压线辊压成型，高频焊接成只带一条焊痕的闭口型材管。护栏外框两端为弧面造型，其中一个宽度28mm的面带有三个弧面造型制作时该面朝外，增加安全和美观性。护栏镶嵌挡板，挡板厚18mm（±1mm）、采用E0级绿色环保实木多层免漆板。 9、床头护栏：横管管材截面外边尺寸30*30mm（±2mm），采用厚度≥0.9mm冷扎带钢，经轧压线辊压成型，高频焊接成只带一条焊痕的闭口型材管。焊接时弧面朝内、增加安全和舒适性。竖管采用≥φ19*1.0mm圆管，中间横管采用20*20*1.0mm方管。护栏镶嵌挡板，挡板厚18mm（±1mm）、采用E0级绿色实木环保多层免漆板。护栏外框与床立柱及床短横梁整体焊接。 10、上铺开口小护栏：护栏外框管材截面外边尺寸28mm*32mm（±2mm），采用厚度≥1.0mm冷扎带钢，经轧压线辊压成型，高频焊接成只带一条焊痕的闭口型材管。护栏外框外端为弧面造型，其中一个宽度28mm的面带有三个弧面造型制作时该面朝外，增加安全和美观性。竖管采用≥φ19*1.0mm圆管。 11、所使用的“铁床横梁”性能需包含： 11.1、≥168h中性盐雾试验（保护等级≥9；耐蚀等级≥9）、 11.2、有毒物质限量需包含（锑、砷、钡、镉、铬、铅、汞、硒）八种可迁移金属元素； 以上检测项目评定结果均须为“符合”。 注：上述“11.1-11.2”条款需提供第三方检测机构出具的检测（检验）报告佐证，报告须具有检测机构资质标识（CMA或CNAS）并盖有检测专用章且需附有真伪查询二维码，否则不予认可。 | 24 | 张
2 | 鞋架 | 配套床 |  | 置物架：深度≥500mm，用于学生放行李箱。 置物架四周采用≥20*20*1.0mm方管，内部层板采用≥φ16*1.0mm圆管，两端固定管与立柱焊接一体采用≥40*20*1.0mm方管，固定管两端焊接厚度≥2.0mm冷轧板用于连接固定鞋架。所有铁件经除油、酸洗、中和、磷化处理，表面静电喷塑涂装。 | 24 | 个
3 | 2.1米上下上单层床 | 2100*935*2120 |  | 1、参考规格：2100*935*2120mm（尺寸允许误差±5mm）。 2、整套产品须经过除油、酸洗除锈、中和、表调、磷化处理；表面静电喷塑涂装，光泽度、硬度、冲击强度、附着力和涂层符合国家标准。要求焊接表面波纹均匀，焊处无夹渣、气孔、焊瘤、焊丝头、咬边和飞溅、保证无脱焊、虚焊、焊穿等现象，以确保产品性能良好，造型美观。 3、床立柱及配套塑制件：床立柱管材截面两对边外边尺寸60mm（±2mm），采用厚度≥1.2mm 冷扎带钢，经轧压线辊压成型为无焊痕的正八角形开口型材。型材内外喷塑涂装、增强使用寿命。床立柱顶端配有塑制内塞支撑件、底部配有塑制防水脚套；塑制件采用全新PE材料注塑成型，整体牢固、可靠、拒绝采用3D打印或雕刻加工的配件。 4、床长横梁及长横梁与床立柱连接方式：床长横梁管材截面外边尺寸81mm*40mm（±2mm），采用厚度≥1.2mm冷扎带钢，经轧压线辊压成型，高频焊接成只带一条焊痕的闭口型材管；长横梁与床立柱采用卡式连接件连接，方便拆装。 5、床短横梁及短横梁与床立柱连接方式：床短横梁管材截面外边尺寸81mm*30mm（±2mm），采用厚度≥1.2mm冷扎带钢，经轧压线辊压成型，高频焊接成只带一条焊痕的闭口型材管。 6、床挂勾：床钩挂与床长横梁两头焊接一体，床挂钩采用厚度≥3mm钢板冲压成型。带有三个卡钩，对应床立柱上的三个卡口。 7、床板横撑及横撑与床长横梁连接方式：横撑管采用30mm*20mm*1.2mm方管；横撑管与床板接触面为20mm面。横撑管与长横梁采用自上而下的卡接方式、带有突出卡齿防止安装后弹出；放上床板后无法从其他方向取出，必须拿掉床板从下往上推出。 8、床前护栏：护栏高度300mm，护栏外框管材截面外边尺寸28mm*32mm（±2mm），采用厚度≥1.0mm冷扎带钢，经轧压线辊压成型，高频焊接成只带一条焊痕的闭口型材管。护栏外框两端为弧面造型，其中一个宽度28mm的面带有三个弧面造型制作时该面朝外，增加安全和美观性。护栏镶嵌挡板，挡板厚18mm（±1mm）、采用E0级绿色环保实木多层免漆板。 9、床头护栏：横管管材截面外边尺寸30*30mm（±2mm），采用厚度≥0.9mm冷扎带钢，经轧压线辊压成型，高频焊接成只带一条焊痕的闭口型材管。焊接时弧面朝内、增加安全和舒适性。竖管采用≥φ19*1.0mm圆管，护栏镶嵌挡板，挡板厚18mm（±1mm）、采用E0级绿色实木环保多层免漆板。护栏外框与床立柱及床短横梁整体焊接。 10、上铺开口小护栏：护栏外框管材截面外边尺寸28mm*32mm（±2mm），采用厚度≥1.0mm冷扎带钢，经轧压线辊压成型，高频焊接成只带一条焊痕的闭口型材管。护栏外框外端为弧面造型，其中一个宽度28mm的面带有三个弧面造型制作时该面朝外，增加安全和美观性。竖管采用≥φ19*1.0mm圆管。 11、所使用的“铁床立柱”性能需包含： 11.1、≥168h中性盐雾试验（保护等级≥9；耐蚀等级≥9）、 11.2、有毒物质限量需包含（锑、砷、钡、镉、铬、铅、汞、硒）八种可迁移金属元素； 以上检测项目评定结果均须为“符合”。 注：上述“11.1-11.2”条款需提供第三方检测机构出具的检测（检验）报告佐证，报告须具有检测机构资质标识（CMA或CNAS）并盖有检测专用章且需附有真伪查询二维码，否则不予认可。 | 32 | 张
4 | 床中梯 | 925×500×1760 |  | 1、规格：925*500*1760mm（尺寸允许误差±5mm）。 2、木制部分整体采用厚18mm（±1mm）、E0级绿色实木环保多层免漆板，经过防虫、防腐等处理，各项技术指标均应达到国家标准；所有外露截面采用环保热熔胶PVC条封边；踏板面板防滑处理，踏板配置夜光条、夜晚上下更安全。 3、钢制支撑架：底部边框架采用≥20*50*1.0mm方管。其他内部竖杆及横杆采用≥20*20*1.0mm方管；钢制支撑架保证牢固采用整体焊接，预留相应孔位镶嵌木制板材部分；底部边框下必须配置相应的防滑防腐脚垫。所有铁件经除油、酸洗、中和、磷化处理，表面静电喷塑涂装。 4、楼梯上方扶拉手：固定管采用≥30*60*1.2mm方管、扶手采用≥φ19*1.2mm圆管、固定管两头加焊固定片，固定片材质为冷轧板厚度≥2.0mm、安装时采用平头内六角螺丝固定于两床之间，学生上下床更加安全。所有铁件经除油、酸洗、中和、磷化处理，表面静电喷塑涂装。 5、五金配件：采用通过国家质量认证的五金配件。五金配件包含：内嵌合页、内嵌式拉手。 | 30 | 座
5 | 书架 | 1200×240×950mm |  | 1、木制整体经五金配件连接固定而成，各部位安装结构严密、牢固、可靠、平稳。整体缝隙均匀，表面平整、无变形，四边顺直，开闭灵活、顺畅。按设计功能要求进行制作，根据实际用途考虑整体结构，保证实用性。 2、木制结构： A、基材：E0级绿色实木环保多层免漆板，经过防虫、防腐等处理，各项技术指标均应达到国家标准，桌面板厚25mm、背板及抽屉底板板厚9mm、其他板厚18mm。 B、封边：采用PVC封边，采用全自动高温热熔封边技术，牢固不易脱胶，具防水防污特性。桌面靠外长边采用45度斜直封边工艺，提高伏案时倚靠舒适性。 C、配件：所用配件各项性能指标应满足相应标准要求、可靠耐用不易损坏。挂衣杆采用≥φ19×0.9mm不锈钢圆管、缓冲铰链、三节导轨、铝合金拉手。 3、钢制脚架： A.四周立柱采用≥40*40*1.2mm方管，横杆采用≥25*25*1.0mm方管、鞋架层板采用≥15*15*0.7mm方管， B.顶端焊接钢板锁片，安装时采用螺丝固定于柜体底部、钢板厚度≥2.0mm。 C.底部配有塑制防水脚套。 D.钢制部分须经过除油、酸洗除锈、中和、表调、磷化处理。表面静电喷塑涂装处理。 4、所使用的“铰链”性能需包含： 4.1、中性盐雾：≥168小时中性盐雾试验（镀（涂）层本身的耐腐蚀等级≥10级，镀（涂）层对基体的保护等级≥10级）； 4.2、耐久性≥80000次并要求试验后： a）所有组件或结合处不应断裂；b）通过手触压证实，用于紧固的组件不应松动；c）所有组件不应有影响正常运作的变形或磨损；d）固定组件不应松动；e）所有组件的功能不应损害；f）杯状暗铰链及其组件应能正常工作； 以上检测项目评定结果须为“符合”。 注：上述“4.1-4.2”条款需提供第三方检测机构出具的检测（检验）报告佐证，报告须具有检测机构资质标识（CMA或CNAS）并盖有检测专用章且需附有真伪查询二维码，否则不予认可。 | 10 | 个
6 | 学习桌 | 1200×600×760mm |  |  | 10 | 张
7 | 衣柜 | 800×600×1710mm |  |  | 10 | 座
8 | 定制储物柜 | 1200*600*1800 |  | 1、木制整体经五金配件连接固定而成，各部位安装结构严密、牢固、可靠、平稳。整体缝隙均匀，表面平整、无变形，四边顺直，开闭灵活、顺畅。按设计功能要求进行制作，根据实际用途考虑整体结构，保证实用性。 2、木制结构： A、基材：E0级绿色实木环保多层免漆板，经过防虫、防腐等处理，各项技术指标均应达到国家标准，板厚18mm。 B、封边：采用PVC封边，采用全自动高温热熔封边技术，牢固不易脱胶，具防水防污特性。 C、配件：所用配件各项性能指标应满足相应标准要求、可靠耐用不易损坏。挂衣杆采用≥φ19×0.9mm不锈钢圆管、缓冲铰链、铝合金拉手。 3、钢制脚架： A.四周立柱采用≥40*40*1.2mm方管，横杆采用≥25*25*1.0mm方管、鞋架层板采用≥15*15*0.7mm方管。 B.顶端焊接钢板锁片，安装时采用螺丝固定于柜体底部、钢板厚度≥2.0mm。 C.底部配有塑制防水脚套。 D.钢制部分须经过除油、酸洗除锈、中和、表调、磷化处理。表面静电喷塑涂装处理。 3、所使用的“导轨”性能需包含： 3.1、中性盐雾：≥168小时中性盐雾试验（镀（涂）层本身的耐腐蚀等级≥10级，镀（涂）层对基体的保护等级≥10级）； 3.2、耐久性≥80000次并要求试验后： a）所有组件或连接件不应断裂损坏；b）通过手触压证实，用于紧固的组件不应松动；c）所有零部件不应有影响正常运作的变形或磨 损；d）五金连接件不应松动；e）所有组件的功能不应损害；f）抽屉导轨及其组件能正常工作； 以上检测项目评定结果须为“符合”。 注：上述“3.1-3.2”条款需提供第三方检测机构出具的检测（检验）报告佐证，报告须具有检测机构资质标识（CMA或CNAS）并盖有检测专用章且需附有真伪查询二维码，否则不予认可。 | 23 | 座
9 | 钢制脚架 | 1180*580*300 |  |  | 23 | 个
10 | 定制书桌 | 2000*600*1750 （双人位） |  | 1、木制整体经五金配件连接固定而成，各部位安装结构严密、牢固、可靠、平稳。整体缝隙均匀，表面平整、无变形，四边顺直，开闭灵活、顺畅。按设计功能要求进行制作，根据实际用途考虑整体结构，保证实用性。 2、木制结构： A、基材：E0级绿色实木环保多层免漆板，经过防虫、防腐等处理，各项技术指标均应达到国家标准，桌面板厚25mm、背板及抽屉底板板厚9mm、其他板厚18mm。 B、封边：采用PVC封边，采用全自动高温热熔封边技术，牢固不易脱胶，具防水防污特性。桌面靠外长边采用45度斜直封边工艺，提高伏案时倚靠舒适性。 C、配件：所用配件各项性能指标应满足相应标准要求、可靠耐用不易损坏。缓冲铰链、三节导轨。 3、钢制脚架： A.四周立柱采用≥40*40*1.2mm方管，横杆采用≥25*50*1.0mm方管。 B.横杆顶端焊接钢板锁片，安装时采用螺丝固定于柜体底部、钢板厚度≥2.0mm。 C.底部配有塑制防水脚套。 D.钢制部分须经过除油、酸洗除锈、中和、表调、磷化处理。表面静电喷塑涂装处理。 | 22 | 张
11 | 定制书桌 | 1400*600*2120 （双人位） |  |  | 2 | 张
12 | 定制书桌 | 900*600*2100 （单人位） |  | 1、木制整体经五金配件连接固定而成，各部位安装结构严密、牢固、可靠、平稳。整体缝隙均匀，表面平整、无变形，四边顺直，开闭灵活、顺畅。按设计功能要求进行制作，根据实际用途考虑整体结构，保证实用性。 2、木制结构： A、基材：E0级绿色实木环保多层免漆板，经过防虫、防腐等处理，各项技术指标均应达到国家标准，桌面板厚25mm、背板及抽屉底板板厚9mm、其他板厚18mm。 B、封边：采用PVC封边，采用全自动高温热熔封边技术，牢固不易脱胶，具防水防污特性。桌面靠外长边采用45度斜直封边工艺，提高伏案时倚靠舒适性。 C、配件：所用配件各项性能指标应满足相应标准要求、可靠耐用不易损坏。三节导轨。 3、钢制脚架： A.四周立柱采用≥40*40*1.2mm方管，横杆采用≥25*50*1.0mm方管。 B.横杆顶端焊接钢板锁片，安装时采用螺丝固定于柜体底部、钢板厚度≥2.0mm。 C.底部配有塑制防水脚套。 D.钢制部分须经过除油、酸洗除锈、中和、表调、磷化处理。表面静电喷塑涂装处理。 | 20 | 张
|  | 700*600*2100 （单人位） |  |  | 2 | 张
13 | 写字椅 | 525*545*835 |  | 写字椅尺寸：总高835mm，总宽525mm，总深545mm 1、椅身：采用全新聚丙烯加玻璃纤维，由两个部分组成（座板、靠背），具有独立可拆卸功能，可座、背双色搭配。 1.1、座板：宽度445mm，深度450mm，厚度5-12mm，座板采用菱形晒纹设计，层次感强，具有防滑性能；后背带手提、挂钩一体成型功能，【具备使用者单手手提和挂包功能】；（手提弧长220mm，直线长度160mm，厚度5mm）挂钩尺寸（长37mm，宽16mm，厚6mm）。 1.2、靠背：宽度310-410mm，高度353mm，厚度5mm，采用蘑菇形状设计，25根竖条纹，背座连接锁件三角导向形锁扣，牢固不易脱落。 2、椅脚：采用优质冷轧钢管16mm*1.5mm厚，表面经酸洗、磷化等防锈处理，流水线静电喷涂处理，具有耐磨，防腐，抗老化等性能。 2.1、脚垫：前脚垫：长：68mm 宽：22mm 高：64mm 厚度：2mm。后脚垫：长：72mm 宽：22mm 高：67mm 厚度：2mm。全新聚丙烯加玻璃纤维制作，抗磨损性强。采用配套的耐磨塑料材质，能使整椅稳定性更强，使用时不会翻倒；产品在堆叠时，可以保护产品不会碰伤；防滑性好，不会刮花木地板； 3、整椅采用无螺丝结构，座与铁脚连接分三段卡扣式直插设计、快捷式安装，省时节约人工成本（避免依赖技术工问题），卡槽尺寸(总长210mm，单扣13mm，厚度5mm)。 | 80 | 张
14 | 床板 | 配套床 |  | 床板材质质量要求：杉木实木 （1）要用5至7片杉木机械组成双面抛光不带皮。 （2）床板底用四根40×30mm木楞连接杉木板，厚度16mm。 | 80 | 块
三楼301-317室(302、312、313、314不做)
1 | 2.0米上下双层床 | 2000*935*2120 |  | 1、参考规格：2000*935*2120mm（尺寸允许误差±5mm）。 2、整套产品须经过除油、酸洗除锈、中和、表调、磷化处理；表面静电喷塑涂装，光泽度、硬度、冲击强度、附着力和涂层符合国家标准。要求焊接表面波纹均匀，焊处无夹渣、气孔、焊瘤、焊丝头、咬边和飞溅、保证无脱焊、虚焊、焊穿等现象，以确保产品性能良好，造型美观。 3、床立柱及配套塑制件：床立柱管材截面两对边外边尺寸60mm（±2mm），采用厚度≥1.2mm 冷扎带钢，经轧压线辊压成型为无焊痕的正八角形开口型材。型材内外喷塑涂装、增强使用寿命。床立柱顶端配有塑制内塞支撑件、底部配有塑制防水脚套；塑制件采用全新PE材料注塑成型，整体牢固、可靠、拒绝采用3D打印或雕刻加工的配件。 4、床长横梁及长横梁与床立柱连接方式：床长横梁管材截面外边尺寸81mm*40mm（±2mm），采用厚度≥1.2mm冷扎带钢，经轧压线辊压成型，高频焊接成只带一条焊痕的闭口型材管；长横梁与床立柱采用卡式连接件连接，方便拆装。 5、床短横梁及短横梁与床立柱连接方式：床短横梁管材截面外边尺寸81mm*30mm（±2mm），采用厚度≥1.2mm冷扎带钢，经轧压线辊压成型，高频焊接成只带一条焊痕的闭口型材管。 6、床挂勾：床钩挂与床长横梁两头焊接一体，床挂钩采用厚度≥3mm钢板冲压成型。带有三个卡钩，对应床立柱上的三个卡口。 7、床板横撑及横撑与床长横梁连接方式：横撑管采用30mm*20mm*1.2mm方管；横撑管与床板接触面为20mm面。横撑管与长横梁采用自上而下的卡接方式、带有突出卡齿防止安装后弹出；放上床板后无法从其他方向取出，必须拿掉床板从下往上推出。 8、床前护栏：护栏高度300mm，护栏外框管材截面外边尺寸28mm*32mm（±2mm），采用厚度≥1.0mm冷扎带钢，经轧压线辊压成型，高频焊接成只带一条焊痕的闭口型材管。护栏外框两端为弧面造型，其中一个宽度28mm的面带有三个弧面造型制作时该面朝外，增加安全和美观性。护栏镶嵌挡板，挡板厚18mm（±1mm）、采用E0级绿色环保实木多层免漆板。 9、床头护栏：横管管材截面外边尺寸30*30mm（±2mm），采用厚度≥0.9mm冷扎带钢，经轧压线辊压成型，高频焊接成只带一条焊痕的闭口型材管。焊接时弧面朝内、增加安全和舒适性。竖管采用≥φ19*1.0mm圆管，中间横管采用20*20*1.0mm方管。护栏镶嵌挡板，挡板厚18mm（±1mm）、采用E0级绿色实木环保多层免漆板。护栏外框与床立柱及床短横梁整体焊接。 10、上铺开口小护栏：护栏外框管材截面外边尺寸28mm*32mm（±2mm），采用厚度≥1.0mm冷扎带钢，经轧压线辊压成型，高频焊接成只带一条焊痕的闭口型材管。护栏外框外端为弧面造型，其中一个宽度28mm的面带有三个弧面造型制作时该面朝外，增加安全和美观性。竖管采用≥φ19*1.0mm圆管。 11、所使用的“宿舍床”性能需包含： 11.1、双层床类强度和耐久性7项（单项评价结果须为合格或符合）（①安全栏板静载荷试验；②床铺面垂直向下静载荷试验；③床铺面耐久性试验；④梯子及其附件强度；⑤踏脚板冲击试验；⑥框架和紧固件耐久性试验；⑦上层床或下层床的紧固件）； 11.2、力学性能（双层床类稳定性）（单项评价结果须为合格或符合）； 11.3、≥168小时中性盐雾试验（金属表面耐腐蚀涂层对基体的保护等级≥9；金属表面耐腐蚀涂层本身的耐腐蚀等级≥9）； 注：上述“11.1-11.3”条款需提供第三方检测机构出具的检测（检验）报告佐证，报告须具有检测机构资质标识（CMA或CNAS）并盖有检测专用章且需附有真伪查询二维码，否则不予认可。 | 20 | 张
2 | 鞋架 | 配套床 |  | 置物架：深度≥500mm，用于学生放行李箱。 置物架四周采用≥20*20*1.0mm方管，内部层板采用≥φ16*1.0mm圆管，两端固定管与立柱焊接一体采用≥40*20*1.0mm方管，固定管两端焊接厚度≥2.0mm冷轧板用于连接固定鞋架。所有铁件经除油、酸洗、中和、磷化处理，表面静电喷塑涂装。 | 20 | 个
3 | 2.1米上下上单层床 | 2100*935*2120 |  | 1、参考规格：2100*935*2120mm（尺寸允许误差±5mm）。 2、整套产品须经过除油、酸洗除锈、中和、表调、磷化处理；表面静电喷塑涂装，光泽度、硬度、冲击强度、附着力和涂层符合国家标准。要求焊接表面波纹均匀，焊处无夹渣、气孔、焊瘤、焊丝头、咬边和飞溅、保证无脱焊、虚焊、焊穿等现象，以确保产品性能良好，造型美观。 3、床立柱及配套塑制件：床立柱管材截面两对边外边尺寸60mm（±2mm），采用厚度≥1.2mm 冷扎带钢，经轧压线辊压成型为无焊痕的正八角形开口型材。型材内外喷塑涂装、增强使用寿命。床立柱顶端配有塑制内塞支撑件、底部配有塑制防水脚套；塑制件采用全新PE材料注塑成型，整体牢固、可靠、拒绝采用3D打印或雕刻加工的配件。 4、床长横梁及长横梁与床立柱连接方式：床长横梁管材截面外边尺寸81mm*40mm（±2mm），采用厚度≥1.2mm冷扎带钢，经轧压线辊压成型，高频焊接成只带一条焊痕的闭口型材管；长横梁与床立柱采用卡式连接件连接，方便拆装。 5、床短横梁及短横梁与床立柱连接方式：床短横梁管材截面外边尺寸81mm*30mm（±2mm），采用厚度≥1.2mm冷扎带钢，经轧压线辊压成型，高频焊接成只带一条焊痕的闭口型材管。 6、床挂勾：床钩挂与床长横梁两头焊接一体，床挂钩采用厚度≥3mm钢板冲压成型。带有三个卡钩，对应床立柱上的三个卡口。 7、床板横撑及横撑与床长横梁连接方式：横撑管采用30mm*20mm*1.2mm方管；横撑管与床板接触面为20mm面。横撑管与长横梁采用自上而下的卡接方式、带有突出卡齿防止安装后弹出；放上床板后无法从其他方向取出，必须拿掉床板从下往上推出。 8、床前护栏：护栏高度300mm，护栏外框管材截面外边尺寸28mm*32mm（±2mm），采用厚度≥1.0mm冷扎带钢，经轧压线辊压成型，高频焊接成只带一条焊痕的闭口型材管。护栏外框两端为弧面造型，其中一个宽度28mm的面带有三个弧面造型制作时该面朝外，增加安全和美观性。护栏镶嵌挡板，挡板厚18mm（±1mm）、采用E0级绿色环保实木多层免漆板。 9、床头护栏：横管管材截面外边尺寸30*30mm（±2mm），采用厚度≥0.9mm冷扎带钢，经轧压线辊压成型，高频焊接成只带一条焊痕的闭口型材管。焊接时弧面朝内、增加安全和舒适性。竖管采用≥φ19*1.0mm圆管，护栏镶嵌挡板，挡板厚18mm（±1mm）、采用E0级绿色实木环保多层免漆板。护栏外框与床立柱及床短横梁整体焊接。 10、上铺开口小护栏：护栏外框管材截面外边尺寸28mm*32mm（±2mm），采用厚度≥1.0mm冷扎带钢，经轧压线辊压成型，高频焊接成只带一条焊痕的闭口型材管。护栏外框外端为弧面造型，其中一个宽度28mm的面带有三个弧面造型制作时该面朝外，增加安全和美观性。竖管采用≥φ19*1.0mm圆管。 | 28 | 张
4 | 床中梯 | 925×500×1760 |  | 1、规格：925*500*1760mm（尺寸允许误差±5mm）。 2、木制部分整体采用厚18mm（±1mm）、E0级绿色实木环保多层免漆板，经过防虫、防腐等处理，各项技术指标均应达到国家标准；所有外露截面采用环保热熔胶PVC条封边；踏板面板防滑处理，踏板配置夜光条、夜晚上下更安全。 3、钢制支撑架：底部边框架采用≥20*50*1.0mm方管。其他内部竖杆及横杆采用≥20*20*1.0mm方管；钢制支撑架保证牢固采用整体焊接，预留相应孔位镶嵌木制板材部分；底部边框下必须配置相应的防滑防腐脚垫。所有铁件经除油、酸洗、中和、磷化处理，表面静电喷塑涂装。 4、楼梯上方扶拉手：固定管采用≥30*60*1.2mm方管、扶手采用≥φ19*1.2mm圆管、固定管两头加焊固定片，固定片材质为冷轧板厚度≥2.0mm、安装时采用平头内六角螺丝固定于两床之间，学生上下床更加安全。所有铁件经除油、酸洗、中和、磷化处理，表面静电喷塑涂装。 5、五金配件：采用通过国家质量认证的五金配件。五金配件包含：内嵌合页、内嵌式拉手。 | 26 | 座
5 | 书架 | 1200×240×950mm |  | 1、木制整体经五金配件连接固定而成，各部位安装结构严密、牢固、可靠、平稳。整体缝隙均匀，表面平整、无变形，四边顺直，开闭灵活、顺畅。按设计功能要求进行制作，根据实际用途考虑整体结构，保证实用性。 2、木制结构： A、基材：E0级绿色实木环保多层免漆板，经过防虫、防腐等处理，各项技术指标均应达到国家标准，桌面板厚25mm、背板及抽屉底板板厚9mm、其他板厚18mm。 B、封边：采用PVC封边，采用全自动高温热熔封边技术，牢固不易脱胶，具防水防污特性。桌面靠外长边采用45度斜直封边工艺，提高伏案时倚靠舒适性。 C、配件：所用配件各项性能指标应满足相应标准要求、可靠耐用不易损坏。挂衣杆采用≥φ19×0.9mm不锈钢圆管、缓冲铰链、三节导轨、铝合金拉手。 3、钢制脚架： A.四周立柱采用≥40*40*1.2mm方管，横杆采用≥25*25*1.0mm方管、鞋架层板采用≥15*15*0.7mm方管， B.顶端焊接钢板锁片，安装时采用螺丝固定于柜体底部、钢板厚度≥2.0mm。 C.底部配有塑制防水脚套。 D.钢制部分须经过除油、酸洗除锈、中和、表调、磷化处理。表面静电喷塑涂装处理。 4、所使用的“三合一连接件”性能需包含： 4.1、外观性能要求（金属件）：（单项评价结果须为“合格”） ①、电镀层应无剥落、返锈、毛刺； ②、电镀层应无烧焦、起泡、针孔、裂纹、花斑（不包括镀彩锌）和划痕； 4.2、中性盐雾：≥168小时中性盐雾试验（镀层本身的耐腐蚀等级≥10级，镀层对基体的保护等级≥10级）； 4.3、品质属性：产品有害物质（家具涂层可迁元素）需包含镉、铅、铬、汞、锑、钡、硒、砷八种可迁移金属元素，且单项评价结果须为“合格”； 注：上述“4.1-4.3”条款需提供第三方检测机构出具的检测（检验）报告佐证，报告须具有检测机构资质标识（CMA或CNAS）并盖有检测专用章且需附有真伪查询二维码，否则不予认可。 | 10 | 个
6 | 学习桌 | 1200×600×760mm |  |  | 10 | 张
7 | 衣柜 | 800×600×1710mm |  |  | 10 | 座
8 | 定制储物柜 | 1200*600*1800 |  | 1、木制整体经五金配件连接固定而成，各部位安装结构严密、牢固、可靠、平稳。整体缝隙均匀，表面平整、无变形，四边顺直，开闭灵活、顺畅。按设计功能要求进行制作，根据实际用途考虑整体结构，保证实用性。 2、木制结构： A、基材：E0级绿色实木环保多层免漆板，经过防虫、防腐等处理，各项技术指标均应达到国家标准，板厚18mm。 B、封边：采用PVC封边，采用全自动高温热熔封边技术，牢固不易脱胶，具防水防污特性。 C、配件：所用配件各项性能指标应满足相应标准要求、可靠耐用不易损坏。挂衣杆采用≥φ19×0.9mm不锈钢圆管、缓冲铰链、铝合金拉手。 3、钢制脚架： A.四周立柱采用≥40*40*1.2mm方管，横杆采用≥25*25*1.0mm方管、鞋架层板采用≥15*15*0.7mm方管。 B.顶端焊接钢板锁片，安装时采用螺丝固定于柜体底部、钢板厚度≥2.0mm。 C.底部配有塑制防水脚套。 D.钢制部分须经过除油、酸洗除锈、中和、表调、磷化处理。表面静电喷塑涂装处理。 4、所使用的“不锈钢部件”性能需包含： 4.1、外观性能要求（金属件）：（单项评价结果须为“合格”） ①、喷涂层涂层应无漏喷、锈蚀和脱色、掉色现象； ②、喷涂层涂层应光滑均匀、色泽一致，应无流挂、疙瘩、皱皮、飞漆等缺陷； 4.2、理化性能要求（金属喷漆（塑）涂层：（单项评价结果须为“合格”） ①、硬度：≥H；②、冲击强度：冲击高度400mm，应无剥落、裂纹、皱纹；③、附着力：应不低于2级； 4.3、铜加速乙酸盐雾试验（CASS）：①、连续喷雾≥168h；②、镀（涂）层对基体的保护等级≥10级；③、镀（涂）层本身耐腐蚀等级≥10级； 4.4、品质属性：产品有害物质（家具涂层可迁元素）需包含镉、铅、铬、汞、锑、钡、硒、砷八种可迁移金属元素，检测结果均要求：未检出，且单项评价结果须为“合格”； 注：上述“4.1-4.4”条款需提供第三方检测机构出具的检测（检验）报告佐证，报告须具有检测机构资质标识（CMA或CNAS）并盖有检测专用章且需附有真伪查询二维码，否则不予认可。 | 19 | 座
9 | 钢制脚架 | 1180*580*300 |  |  | 19 | 个
10 | 定制书桌 | 2000*600*1750 （双人位） |  | 1、木制整体经五金配件连接固定而成，各部位安装结构严密、牢固、可靠、平稳。整体缝隙均匀，表面平整、无变形，四边顺直，开闭灵活、顺畅。按设计功能要求进行制作，根据实际用途考虑整体结构，保证实用性。 2、木制结构： A、基材：E0级绿色实木环保多层免漆板，经过防虫、防腐等处理，各项技术指标均应达到国家标准，桌面板厚25mm、背板及抽屉底板板厚9mm、其他板厚18mm。 B、封边：采用PVC封边，采用全自动高温热熔封边技术，牢固不易脱胶，具防水防污特性。桌面靠外长边采用45度斜直封边工艺，提高伏案时倚靠舒适性。 C、配件：所用配件各项性能指标应满足相应标准要求、可靠耐用不易损坏。缓冲铰链、三节导轨。 3、钢制脚架： A.四周立柱采用≥40*40*1.2mm方管，横杆采用≥25*50*1.0mm方管。 B.横杆顶端焊接钢板锁片，安装时采用螺丝固定于柜体底部、钢板厚度≥2.0mm。 C.底部配有塑制防水脚套。 D.钢制部分须经过除油、酸洗除锈、中和、表调、磷化处理。表面静电喷塑涂装处理。 | 18 | 张
|  | 1400*600*2120 （双人位） |  |  | 2 | 张
10 | 定制书桌 | 900*600*2100 （单人位） |  | 1、木制整体经五金配件连接固定而成，各部位安装结构严密、牢固、可靠、平稳。整体缝隙均匀，表面平整、无变形，四边顺直，开闭灵活、顺畅。按设计功能要求进行制作，根据实际用途考虑整体结构，保证实用性。 2、木制结构： A、基材：E0级绿色实木环保多层免漆板，经过防虫、防腐等处理，各项技术指标均应达到国家标准，桌面板厚25mm、背板及抽屉底板板厚9mm、其他板厚18mm。 B、封边：采用PVC封边，采用全自动高温热熔封边技术，牢固不易脱胶，具防水防污特性。桌面靠外长边采用45度斜直封边工艺，提高伏案时倚靠舒适性。 C、配件：所用配件各项性能指标应满足相应标准要求、可靠耐用不易损坏。三节导轨。 3、钢制脚架： A.四周立柱采用≥40*40*1.2mm方管，横杆采用≥25*50*1.0mm方管。 B.横杆顶端焊接钢板锁片，安装时采用螺丝固定于柜体底部、钢板厚度≥2.0mm。 C.底部配有塑制防水脚套。 D.钢制部分须经过除油、酸洗除锈、中和、表调、磷化处理。表面静电喷塑涂装处理。 | 16 | 张
|  | 700*600*2100 （单人位） |  |  | 2 | 张
11 | 写字椅 | 525*545*835 |  | 写字椅尺寸：总高835mm，总宽525mm，总深545mm 1、椅身：采用全新聚丙烯加玻璃纤维，由两个部分组成（座板、靠背），具有独立可拆卸功能，可座、背双色搭配。 1.1、座板：宽度445mm，深度450mm，厚度5-12mm，座板采用菱形晒纹设计，层次感强，具有防滑性能；后背带手提、挂钩一体成型功能，【具备使用者单手手提和挂包功能】；（手提弧长220mm，直线长度160mm，厚度5mm）挂钩尺寸（长37mm，宽16mm，厚6mm）。 1.2、靠背：宽度310-410mm，高度353mm，厚度5mm，采用蘑菇形状设计，25根竖条纹，背座连接锁件三角导向形锁扣，牢固不易脱落。 2、椅脚：采用优质冷轧钢管16mm*1.5mm厚，表面经酸洗、磷化等防锈处理，流水线静电喷涂处理，具有耐磨，防腐，抗老化等性能。 2.1、脚垫：前脚垫：长：68mm 宽：22mm 高：64mm 厚度：2mm。后脚垫：长：72mm 宽：22mm 高：67mm 厚度：2mm。全新聚丙烯加玻璃纤维制作，抗磨损性强。采用配套的耐磨塑料材质，能使整椅稳定性更强，使用时不会翻倒；产品在堆叠时，可以保护产品不会碰伤；防滑性好，不会刮花木地板； 3、整椅采用无螺丝结构，座与铁脚连接分三段卡扣式直插设计、快捷式安装，省时节约人工成本（避免依赖技术工问题），卡槽尺寸(总长210mm，单扣13mm，厚度5mm)。 | 68 | 张
12 | 床板 | 配套床 |  | 床板材质质量要求：杉木实木 （1）要用5至7片杉木机械组成双面抛光不带皮。 （2）床板底用四根40×30mm木楞连接杉木板，厚度16mm。 | 68 | 块
四、五、六、七楼（01-18室）（501、502不做学生宿舍）
1 | 2.0米上下双层床 | 2000*935*2120 |  | 1、参考规格：2000*935*2120mm（尺寸允许误差±5mm）。 2、整套产品须经过除油、酸洗除锈、中和、表调、磷化处理；表面静电喷塑涂装，光泽度、硬度、冲击强度、附着力和涂层符合国家标准。要求焊接表面波纹均匀，焊处无夹渣、气孔、焊瘤、焊丝头、咬边和飞溅、保证无脱焊、虚焊、焊穿等现象，以确保产品性能良好，造型美观。 3、床立柱及配套塑制件：床立柱管材截面两对边外边尺寸60mm（±2mm），采用厚度≥1.2mm 冷扎带钢，经轧压线辊压成型为无焊痕的正八角形开口型材。型材内外喷塑涂装、增强使用寿命。床立柱顶端配有塑制内塞支撑件、底部配有塑制防水脚套；塑制件采用全新PE材料注塑成型，整体牢固、可靠、拒绝采用3D打印或雕刻加工的配件。 4、床长横梁及长横梁与床立柱连接方式：床长横梁管材截面外边尺寸81mm*40mm（±2mm），采用厚度≥1.2mm冷扎带钢，经轧压线辊压成型，高频焊接成只带一条焊痕的闭口型材管；长横梁与床立柱采用卡式连接件连接，方便拆装。 5、床短横梁及短横梁与床立柱连接方式：床短横梁管材截面外边尺寸81mm*30mm（±2mm），采用厚度≥1.2mm冷扎带钢，经轧压线辊压成型，高频焊接成只带一条焊痕的闭口型材管。 6、床挂勾：床钩挂与床长横梁两头焊接一体，床挂钩采用厚度≥3mm钢板冲压成型。带有三个卡钩，对应床立柱上的三个卡口。 7、床板横撑及横撑与床长横梁连接方式：横撑管采用30mm*20mm*1.2mm方管；横撑管与床板接触面为20mm面。横撑管与长横梁采用自上而下的卡接方式、带有突出卡齿防止安装后弹出；放上床板后无法从其他方向取出，必须拿掉床板从下往上推出。 8、床前护栏：护栏高度300mm，护栏外框管材截面外边尺寸28mm*32mm（±2mm），采用厚度≥1.0mm冷扎带钢，经轧压线辊压成型，高频焊接成只带一条焊痕的闭口型材管。护栏外框两端为弧面造型，其中一个宽度28mm的面带有三个弧面造型制作时该面朝外，增加安全和美观性。护栏镶嵌挡板，挡板厚18mm（±1mm）、采用E0级绿色环保实木多层免漆板。 9、床头护栏：横管管材截面外边尺寸30*30mm（±2mm），采用厚度≥0.9mm冷扎带钢，经轧压线辊压成型，高频焊接成只带一条焊痕的闭口型材管。焊接时弧面朝内、增加安全和舒适性。竖管采用≥φ19*1.0mm圆管，中间横管采用20*20*1.0mm方管。护栏镶嵌挡板，挡板厚18mm（±1mm）、采用E0级绿色实木环保多层免漆板。护栏外框与床立柱及床短横梁整体焊接。 10、上铺开口小护栏：护栏外框管材截面外边尺寸28mm*32mm（±2mm），采用厚度≥1.0mm冷扎带钢，经轧压线辊压成型，高频焊接成只带一条焊痕的闭口型材管。护栏外框外端为弧面造型，其中一个宽度28mm的面带有三个弧面造型制作时该面朝外，增加安全和美观性。竖管采用≥φ19*1.0mm圆管。 11、所使用的“床前护栏”性能需包含： 11.1、家具中甲醛、苯、甲苯、二甲苯和TVOC的释放限量（总挥发性有机化合物（TVOC）：≤0.5mg/m3。 11.2、耐盐雾性≥168h：①、外观：无开裂、起泡；②、质量变化率：≤2%③、厚度变化率：≤2%。 11.3、恒温恒湿试验（≥168h）：试验后，试样表面应无开裂。 11.4、温度/湿度组合循环试验（≥168h）：试验后，试样表面应无开裂。 注：上述“11.1-11.4”条款需提供第三方检测机构出具的检测（检验）报告佐证，报告须具有检测机构资质标识（CMA或CNAS）并盖有检测专用章且需附有真伪查询二维码，否则不予认可。 12、样品要求：提供2.0米上下双层床成品1套（含鞋架）；长度≥1200mm床立柱1根及配套塑制件小样；立柱顶盖1个及立柱防水脚套1个；长度≥1200mm床长横梁1根；长度≥1200mm床前护栏外框管1根；长度≥1200mm床头护栏横管1根（所提供小样经过酸洗磷化处理、表面无静电喷塑涂装，拒绝采用3D打印或雕刻加工的配件，具体详见相关结构图） | 94 | 张
2 | 鞋架 | 配套床 |  | 置物架：深度≥500mm，用于学生放行李箱。 置物架四周采用≥20*20*1.0mm方管，内部层板采用≥φ16*1.0mm圆管，两端固定管与立柱焊接一体采用≥40*20*1.0mm方管，固定管两端焊接厚度≥2.0mm冷轧板用于连接固定鞋架。所有铁件经除油、酸洗、中和、磷化处理，表面静电喷塑涂装。 | 94 | 个
3 | 2.1米上下上单层床 | 2100*935*2120 |  | 1、参考规格：2100*935*2120mm（尺寸允许误差±5mm）。 2、整套产品须经过除油、酸洗除锈、中和、表调、磷化处理；表面静电喷塑涂装，光泽度、硬度、冲击强度、附着力和涂层符合国家标准。要求焊接表面波纹均匀，焊处无夹渣、气孔、焊瘤、焊丝头、咬边和飞溅、保证无脱焊、虚焊、焊穿等现象，以确保产品性能良好，造型美观。 3、床立柱及配套塑制件：床立柱管材截面两对边外边尺寸60mm（±2mm），采用厚度≥1.2mm 冷扎带钢，经轧压线辊压成型为无焊痕的正八角形开口型材。型材内外喷塑涂装、增强使用寿命。床立柱顶端配有塑制内塞支撑件、底部配有塑制防水脚套；塑制件采用全新PE材料注塑成型，整体牢固、可靠、拒绝采用3D打印或雕刻加工的配件。 4、床长横梁及长横梁与床立柱连接方式：床长横梁管材截面外边尺寸81mm*40mm（±2mm），采用厚度≥1.2mm冷扎带钢，经轧压线辊压成型，高频焊接成只带一条焊痕的闭口型材管；长横梁与床立柱采用卡式连接件连接，方便拆装。 5、床短横梁及短横梁与床立柱连接方式：床短横梁管材截面外边尺寸81mm*30mm（±2mm），采用厚度≥1.2mm冷扎带钢，经轧压线辊压成型，高频焊接成只带一条焊痕的闭口型材管。 6、床挂勾：床钩挂与床长横梁两头焊接一体，床挂钩采用厚度≥3mm钢板冲压成型。带有三个卡钩，对应床立柱上的三个卡口。 7、床板横撑及横撑与床长横梁连接方式：横撑管采用30mm*20mm*1.2mm方管；横撑管与床板接触面为20mm面。横撑管与长横梁采用自上而下的卡接方式、带有突出卡齿防止安装后弹出；放上床板后无法从其他方向取出，必须拿掉床板从下往上推出。 8、床前护栏：护栏高度300mm，护栏外框管材截面外边尺寸28mm*32mm（±2mm），采用厚度≥1.0mm冷扎带钢，经轧压线辊压成型，高频焊接成只带一条焊痕的闭口型材管。护栏外框两端为弧面造型，其中一个宽度28mm的面带有三个弧面造型制作时该面朝外，增加安全和美观性。护栏镶嵌挡板，挡板厚18mm（±1mm）、采用E0级绿色环保实木多层免漆板。 9、床头护栏：横管管材截面外边尺寸30*30mm（±2mm），采用厚度≥0.9mm冷扎带钢，经轧压线辊压成型，高频焊接成只带一条焊痕的闭口型材管。焊接时弧面朝内、增加安全和舒适性。竖管采用≥φ19*1.0mm圆管，护栏镶嵌挡板，挡板厚18mm（±1mm）、采用E0级绿色实木环保多层免漆板。护栏外框与床立柱及床短横梁整体焊接。 10、上铺开口小护栏：护栏外框管材截面外边尺寸28mm*32mm（±2mm），采用厚度≥1.0mm冷扎带钢，经轧压线辊压成型，高频焊接成只带一条焊痕的闭口型材管。护栏外框外端为弧面造型，其中一个宽度28mm的面带有三个弧面造型制作时该面朝外，增加安全和美观性。竖管采用≥φ19*1.0mm圆管。 11、所使用的“涂层钢架”性能需包含： 11.1、外观性能要求（金属件）：（单项评价结果须为“合格”） ①喷涂层应无漏喷、锈蚀和脱色、掉色现象； ②喷涂层应光滑均匀、色泽一致，应无流挂、疙瘩、皱皮、飞漆等缺陷； 11.2、理化性能要求（金属喷漆（塑）涂层：（单项评价结果须为“合格”） ①硬度：≥H； ②冲击强度：冲击高度400mm，应无剥落、裂纹、皱纹； ③附着力：应不低于2级； 11.3、中性盐雾：≥168小时中性盐雾试验（涂层本身的耐腐蚀等级≥10级，涂层对基体的保护等级≥10级）； 11.4、品质属性：产品有害物质（家具涂层可迁元素）需包含镉、铅、铬、汞、锑、钡、硒、砷八种可迁移金属元素，且单项评价结果须为“合格”； 11.5、抗霉菌性能：检测结果为0级； 注：上述“11.1-11.5”条款需提供第三方检测机构出具的检测（检验）报告佐证，报告须具有检测机构资质标识（CMA或CNAS）并盖有检测专用章且需附有真伪查询二维码，否则不予认可。 | 167 | 张
4 | 床中梯 | 925×500×1760 |  | 1、规格：925*500*1760mm（尺寸允许误差±5mm）。 2、木制部分整体采用厚18mm（±1mm）、E0级绿色实木环保多层免漆板，经过防虫、防腐等处理，各项技术指标均应达到国家标准；所有外露截面采用环保热熔胶PVC条封边；踏板面板防滑处理，踏板配置夜光条、夜晚上下更安全。 3、钢制支撑架：底部边框架采用≥20*50*1.0mm方管。其他内部竖杆及横杆采用≥20*20*1.0mm方管；钢制支撑架保证牢固采用整体焊接，预留相应孔位镶嵌木制板材部分；底部边框下必须配置相应的防滑防腐脚垫。所有铁件经除油、酸洗、中和、磷化处理，表面静电喷塑涂装。 4、楼梯上方扶拉手：固定管采用≥30*60*1.2mm方管、扶手采用≥φ19*1.2mm圆管、固定管两头加焊固定片，固定片材质为冷轧板厚度≥2.0mm、安装时采用平头内六角螺丝固定于两床之间，学生上下床更加安全。所有铁件经除油、酸洗、中和、磷化处理，表面静电喷塑涂装。 5、五金配件：采用通过国家质量认证的五金配件。五金配件包含：内嵌合页、内嵌式拉手。 6、所使用的“螺丝配件”性能需包含： 6.1、外观性能要求（金属件）：（单项评价结果须为“合格”） ①电镀层应无剥落、返锈、毛刺； ②电镀层应无烧焦、起泡、针孔、裂纹、花斑（不包括镀彩锌）和划痕； 6.2、中性盐雾：≥168小时中性盐雾试验（镀层本身的耐腐蚀等级≥10级，镀层对基体的保护等级≥10级）； 6.3、品质属性：产品有害物质（家具涂层可迁元素）需包含镉、铅、铬、汞、锑、钡、硒、砷八种可迁移金属元素，且单项评价结果须为“合格”； 注：上述“6.1-6.3”条款需提供第三方检测机构出具的检测（检验）报告佐证，报告须具有检测机构资质标识（CMA或CNAS）并盖有检测专用章且需附有真伪查询二维码，否则不予认可。 | 140 | 座
5 | 书架 | 1200×240×950mm |  | 1、木制整体经五金配件连接固定而成，各部位安装结构严密、牢固、可靠、平稳。整体缝隙均匀，表面平整、无变形，四边顺直，开闭灵活、顺畅。按设计功能要求进行制作，根据实际用途考虑整体结构，保证实用性。 2、木制结构： A、基材：E0级绿色实木环保多层免漆板，经过防虫、防腐等处理，各项技术指标均应达到国家标准，桌面板厚25mm、背板及抽屉底板板厚9mm、其他板厚18mm。 B、封边：采用PVC封边，采用全自动高温热熔封边技术，牢固不易脱胶，具防水防污特性。桌面靠外长边采用45度斜直封边工艺，提高伏案时倚靠舒适性。 C、配件：所用配件各项性能指标应满足相应标准要求、可靠耐用不易损坏。挂衣杆采用≥φ19×0.9mm不锈钢圆管、缓冲铰链、三节导轨、铝合金拉手。 3、钢制脚架： A.四周立柱采用≥40*40*1.2mm方管，横杆采用≥25*25*1.0mm方管、鞋架层板采用≥15*15*0.7mm方管， B.顶端焊接钢板锁片，安装时采用螺丝固定于柜体底部、钢板厚度≥2.0mm。 C.底部配有塑制防水脚套。 D.钢制部分须经过除油、酸洗除锈、中和、表调、磷化处理。表面静电喷塑涂装处理。 4、所使用的“学习桌”性能需包含： 4.1、安全性能要求（单项评价结果须为“合格”） ①有害物质限量：产品中人造板部件甲醛释放量：≤0.1mg/m³。②有害物质限量（产品涂层和覆面层中可溶性重金属）：可溶性铅≤90mg/kg；可溶性镉≤75mg/kg；可溶性铬≤60mg/kg；可溶性汞≤60mg/kg。 4.2、铜加速乙酸盐雾试验（CASS）：连续喷雾≥168小时，镀(涂)层对基体的保护等级≥10级，镀(涂)层本身耐腐蚀等级≥10级。 4.3、抗菌性能：抑菌率（单项评价结果须为“合格”） ①铜绿假单胞菌：≥99%；②痤疮丙酸杆菌：≥99%。 4.4、耐霉菌性（耐霉菌性等级）①宛氏拟青霉：检测结果须为0级；②土曲霉：检测结果须为0级。 4.5、有害物质限量（单项评价结果须为“合格”）甲醛释放量（9-11L干燥器法）:≤1.5mg/L。 注：上述“4.1-4.5”条款需提供第三方检测机构出具的检测（检验）报告佐证，报告须具有检测机构资质标识（CMA或CNAS）并盖有检测专用章且需附有真伪查询二维码，否则不予认可。 | 81 | 个
6 | 学习桌 | 1200×600×760mm |  |  | 81 | 张
7 | 衣柜 | 800×600×1710mm |  |  | 81 | 座
8 | 定制储物柜 | 1200*600*1800 |  | 1、木制整体经五金配件连接固定而成，各部位安装结构严密、牢固、可靠、平稳。整体缝隙均匀，表面平整、无变形，四边顺直，开闭灵活、顺畅。按设计功能要求进行制作，根据实际用途考虑整体结构，保证实用性。 2、木制结构： A、基材：E0级绿色实木环保多层免漆板，经过防虫、防腐等处理，各项技术指标均应达到国家标准，板厚18mm。 B、封边：采用PVC封边，采用全自动高温热熔封边技术，牢固不易脱胶，具防水防污特性。 C、配件：所用配件各项性能指标应满足相应标准要求、可靠耐用不易损坏。挂衣杆采用≥φ19×0.9mm不锈钢圆管、缓冲铰链、铝合金拉手。 3、钢制脚架： A.四周立柱采用≥40*40*1.2mm方管，横杆采用≥25*25*1.0mm方管、鞋架层板采用≥15*15*0.7mm方管。 B.顶端焊接钢板锁片，安装时采用螺丝固定于柜体底部、钢板厚度≥2.0mm。 C.底部配有塑制防水脚套。 D.钢制部分须经过除油、酸洗除锈、中和、表调、磷化处理。表面静电喷塑涂装处理。 4、所使用的“定制储物柜”性能需包含： 4.1、表面理化性能要求（软、硬质覆面）：（单项评价结果须为“合格”） ①耐冷热循环：无裂缝、开裂、起皱、鼓泡现象。②耐干热：不低于3级。③耐湿热：不低于3级。④耐划痕：加载1.5N。表面无大于90%的连续划痕或表面装饰花纹无破坏现象。⑤耐污染性能：应不低于3级。⑥表面耐磨性：图案：磨100r后应保留50%以上花纹。⑦抗冲击：冲击高度50mm，不低于3级。⑧耐光色牢度（灰色样卡）：≥4级。 4.2、乙酸盐雾试验（ASS）：连续喷雾≥168小时，镀(涂)层对基体的保护等级≥10级，镀(涂)层本身耐腐蚀等级≥10级。 4.3、抗菌性能：抑菌率（单项评价结果须为“合格”）①枯草芽孢杆菌：≥99%；②乙型副伤寒沙门氏菌：≥99%。 4.4、耐霉菌性（耐霉菌性等级）：①产黄青霉：检测结果须为0级；②球毛壳霉：检测结果须为0级。 4.5、有害物质限量（单项评价结果须为“合格”）甲醛释放量（9-11L干燥器法）:≤1.5mg/L。 注：上述“4.1-4.5”条款需提供第三方检测机构出具的检测（检验）报告佐证，报告须具有检测机构资质标识（CMA或CNAS）并盖有检测专用章且需附有真伪查询二维码，否则不予认可。 | 90 | 座
9 | 钢制脚架 | 1180*580*300 |  |  | 90 | 个
9 | 定制书桌 | 2000*600*1750 （双人位） |  | 1、木制整体经五金配件连接固定而成，各部位安装结构严密、牢固、可靠、平稳。整体缝隙均匀，表面平整、无变形，四边顺直，开闭灵活、顺畅。按设计功能要求进行制作，根据实际用途考虑整体结构，保证实用性。 2、木制结构： A、基材：E0级绿色实木环保多层免漆板，经过防虫、防腐等处理，各项技术指标均应达到国家标准，桌面板厚25mm、背板及抽屉底板板厚9mm、其他板厚18mm。 B、封边：采用PVC封边，采用全自动高温热熔封边技术，牢固不易脱胶，具防水防污特性。桌面靠外长边采用45度斜直封边工艺，提高伏案时倚靠舒适性。 C、配件：所用配件各项性能指标应满足相应标准要求、可靠耐用不易损坏。缓冲铰链、三节导轨。 3、钢制脚架： A.四周立柱采用≥40*40*1.2mm方管，横杆采用≥25*50*1.0mm方管。 B.横杆顶端焊接钢板锁片，安装时采用螺丝固定于柜体底部、钢板厚度≥2.0mm。 C.底部配有塑制防水脚套。 D.钢制部分须经过除油、酸洗除锈、中和、表调、磷化处理。表面静电喷塑涂装处理。 | 86 | 张
|  | 1400*600*2120 （双人位） |  |  | 8 | 张
10 | 定制书桌 | 900*600*2100 （单人位） |  | 1、木制整体经五金配件连接固定而成，各部位安装结构严密、牢固、可靠、平稳。整体缝隙均匀，表面平整、无变形，四边顺直，开闭灵活、顺畅。按设计功能要求进行制作，根据实际用途考虑整体结构，保证实用性。 2、木制结构： A、基材：E0级绿色实木环保多层免漆板，经过防虫、防腐等处理，各项技术指标均应达到国家标准，桌面板厚25mm、背板及抽屉底板板厚9mm、其他板厚18mm。 B、封边：采用PVC封边，采用全自动高温热熔封边技术，牢固不易脱胶，具防水防污特性。桌面靠外长边采用45度斜直封边工艺，提高伏案时倚靠舒适性。 C、配件：所用配件各项性能指标应满足相应标准要求、可靠耐用不易损坏。三节导轨。 3、钢制脚架： A.四周立柱采用≥40*40*1.2mm方管，横杆采用≥25*50*1.0mm方管。 B.横杆顶端焊接钢板锁片，安装时采用螺丝固定于柜体底部、钢板厚度≥2.0mm。 C.底部配有塑制防水脚套。 D.钢制部分须经过除油、酸洗除锈、中和、表调、磷化处理。表面静电喷塑涂装处理。 | 78 | 张
|  | 700*600*2100 （单人位） |  |  | 8 | 张
11 | 写字椅 | 525*545*835 |  | 写字椅尺寸：总高835mm，总宽525mm，总深545mm 1、椅身：采用全新聚丙烯加玻璃纤维，由两个部分组成（座板、靠背），具有独立可拆卸功能，可座、背双色搭配。 1.1、座板：宽度445mm，深度450mm，厚度5-12mm，座板采用菱形晒纹设计，层次感强，具有防滑性能；后背带手提、挂钩一体成型功能，【具备使用者单手手提和挂包功能】；（手提弧长220mm，直线长度160mm，厚度5mm）挂钩尺寸（长37mm，宽16mm，厚6mm）。 1.2、靠背：宽度310-410mm，高度353mm，厚度5mm，采用蘑菇形状设计，25根竖条纹，背座连接锁件三角导向形锁扣，牢固不易脱落。 2、椅脚：采用优质冷轧钢管16mm*1.5mm厚，表面经酸洗、磷化等防锈处理，流水线静电喷涂处理，具有耐磨，防腐，抗老化等性能。 2.1、脚垫：前脚垫：长：68mm 宽：22mm 高：64mm 厚度：2mm。后脚垫：长：72mm 宽：22mm 高：67mm 厚度：2mm。全新聚丙烯加玻璃纤维制作，抗磨损性强。采用配套的耐磨塑料材质，能使整椅稳定性更强，使用时不会翻倒；产品在堆叠时，可以保护产品不会碰伤；防滑性好，不会刮花木地板； 3、整椅采用无螺丝结构，座与铁脚连接分三段卡扣式直插设计、快捷式安装，省时节约人工成本（避免依赖技术工问题），卡槽尺寸(总长210mm，单扣13mm，厚度5mm)。 3、所使用的“写字椅（休闲椅）”性能需包含： 3.1、理化性能要求（单项评价结果须为“合格”） ①金属喷漆（塑）涂层：a)硬度≥H；b)冲击度：冲击高度400mm，应无剥落、裂纹、皱纹；c)耐腐蚀：无鼓泡产生、无锈迹、剥落、起皱、变色和失光等现象；d)附着力：应不低于2级。 ②金属电镀层：抗盐雾18h，直径1.5mm以下锈点≤20点/d㎡，其中直径≥1.0mm锈点不超过5点（距边缘棱角2mm以内的不计）。 ③覆面材料（纺织面料/皮革）：a)耐干摩擦≥4级；b)耐湿摩擦≥3级；c)纺织面料PH值：4.0～7.5。 3.2、铜加速乙酸盐雾试验（CASS）：连续喷雾≥168小时，镀(涂)层对基体的保护等级≥10级，镀(涂)层本身耐腐蚀等级≥10级。 3.3、抗菌性能抑菌率（单项评价结果须为“合格”）：①铜绿假单胞菌：≥99%；②宋内志贺氏菌：≥99%。 3.4、耐霉菌性（耐霉菌性等级）：①桔青霉：检测结果须为0级；②赭曲霉：检测结果须为0级。 注：上述“3.1-3.4”条款需提供第三方检测机构出具的检测（检验）报告佐证，报告须具有检测机构资质标识（CMA或CNAS）并盖有检测专用章且需附有真伪查询二维码，否则不予认可。 4、样品要求：成品写字椅一把（具体尺寸造型详见写字椅结构图）。 | 355 | 张
12 | 床板 | 配套床 |  | 床板材质质量要求：杉木实木 （1）要用5至7片杉木机械组成双面抛光不带皮。 （2）床板底用四根40×30mm木楞连接杉木板，厚度16mm。 | 355 | 块
501、502、1201、1202室生管老师宿舍
1 | 单人床 | 2126×1236×1050 |  | 规格：2126×1236×1020mm（尺寸允许误差±5mm）。 （1）整套产品须经过除油、酸洗除锈、中和、表调、磷化处理；表面静电喷塑涂装，光泽度、硬度、冲击强度、附着力和涂层符合国家标准。要求焊接表面波纹均匀，焊处无夹渣、气孔、焊瘤、焊丝头、咬边和飞溅、保证无脱焊、虚焊、焊穿等现象，以确保产品性能良好，造型美观。 （2）床立柱及配套顶底盖：床立柱管材截面尺寸≥50×63mm（±2mm），采用厚度≥1.2mm优质冷扎带钢，经轧压线辊压成型，高频焊接成只带一条焊痕的闭口型材管（具体详见床立柱结构示意图）；床立柱顶端配有钢制弧形外盖，采厚度≥1.1mm优质冷扎钢板、经模具一次冲压成型（具体详见床立柱顶盖结构示意图）。底部配有塑制防水脚垫、防水脚垫采用全新PE材料注塑成型，整体牢固、可靠、拒绝采用3D打印或雕刻加工的配件（具体详见床立柱防水脚垫结构示意图）。 （3）床长横梁及长横梁与床立柱连接方式：床长横梁管材截面外边尺寸为81mm×40mm （±1mm），采用厚度≥1.2mm优质冷扎带钢，经轧压线辊压成型，高频焊接成只带一条焊痕的闭口型材管（具体详见长横梁结构示意图）；长横梁与床立柱采用卡式连接件连接，方便拆装。 （4）床上短横梁及短横梁与床立柱连接方式：床上短横梁管材截面外边尺寸为42mm×32mm （±1mm），采用厚度≥1.0mm优质冷扎带钢，经轧压线辊压成型，高频焊接成只带一条焊痕的闭口型材管（具体详见上短横梁结构示意图）。床上短横梁与床立柱整体焊接，增强牢固。 （5）床下短横梁及下短横梁与床立柱连接方式：床下短横梁管材截面外边尺寸为28mm×32mm （±1mm），采用厚度≥1.0mm优质冷扎带钢，经轧压线辊压成型，高频焊接成只带一条焊痕的闭口型材管（具体详见下短横梁结构示意图）下短横梁与床立柱整体焊接，增强牢固。 （6）床板横撑及横撑与床长横梁连接方式：横撑管采用≥30×20×1.2mm方管；横撑管与床板接触面为20mm面。横撑管与长横梁采用自上而下的卡接方式、带有突出卡齿防止安装后弹出；放上床板后无法从其他方向取出，必须拿掉床从下往上推出（具体详见床板横撑与床长横梁连接示意图）。 （7）床挂勾：床钩挂与床长横梁两头焊接一体，床挂钩采用厚度≥3mm钢板冲压成型。带有三个卡钩，对应床立柱上的三个卡口。 (8) 床板：床板材质质量要求：杉木实木 要用7至9片杉木机械组成双面抛光不带皮，厚度16mm | 4 | 张
2 | 床垫 | 配套床 |  | 1、整体尺寸≥1200mm×900mm×220mm。 2、面料：280g针织棉布。布面光泽度好，透气性强，柔软而富有韧性，厚度适中，具有冬暖夏凉的效果，布质无残疵点，无龟裂，无破损。 3、海绵密度：38kg/m³。弹性优异，软硬适中，回弹性能好，不变形，坐感舒适。 4、面料层：无妨布≥18g，耐磨，防螨，抗风化。 5、绗缝层：原生海绵厚度≥1cm。 6、隔层：600g PK棉。 7、弹簧层：弹簧13×30排，6圈大芯热处理高碳弹簧，不生锈，无声响。 8、填充层：环保棕≥2cm. 9.所使用的“布料”性能需包含： 9.1甲醛含量：单项评价结果须为“合格”； 9.2染色牢度：（单项评价结果须为“合格”）①耐酸汗渍（变色、沾色）≥4级；②耐碱汗渍（变色、沾色）≥4级；③耐干摩擦（经向、纬向）≥4级。 9.3纺织品防霉性能的评价：检测结果为0级（强防霉级） 注：上述“9.1-9.3”条款需提供第三方检测机构出具的检测（检验）报告佐证，报告须具有检测机构资质标识（CMA或CNAS）并盖有检测专用章且需附有真伪查询二维码，否则不予认可。 | 4 | 张
3 | 床头柜 | 450*450*480 |  | 1、基材：采用优质环保E0级多层板面贴三聚氰胺饰面，经过防虫、防腐等处理，各项技术指标均应达到国际标准，甲醛释放量少于9mg/100g，抽屉底板厚9mm，其它板厚18mm； 2、封边：优质同色PVC封边，采用全自动高温热熔封边技术，牢固不易脱胶，具有防水防污特性； 3、五金配件：所用配件各项性能指标应满足相应标准要求、可靠耐用不易损坏。三节导轨、铝合金拉手。 4、钢制脚架：采用≥20×20×1.0mm方管，管材经过除油、酸洗除锈、中和、表调、磷化处理；表面静电喷塑涂装。 5、底部配有防水塑料脚垫。 6、所使用的“塑料部件”性能需包含： 6.1、邻苯二甲酸酯:（单项评价结果须为“合格”）（DBP、BBP、DEHP、DNOP、DINP、DIDP）≤0.1%； 6.2、重金属：（单项评价结果须为“合格”） ①可溶性铅≤90（mg/kg）；②可溶性镉≤75（mg/kg）；③可溶性铬≤60（mg/kg）；④可溶性汞≤60（mg/kg）； 6.3、抗菌性能要求（其它材料覆面的家具）：（单项评价结果须为“合格”）当抑菌率不小于90%时，表示样品具有抗菌效果；当抑菌率不小于99%时，表示样品具有较好的抑菌效果； 6.4、塑料防霉剂的防霉效果：检测结果为0级； 注：上述“6.1-6.4”条款需提供第三方检测机构出具的检测（检验）报告佐证，报告须具有检测机构资质标识（CMA或CNAS）并盖有检测专用章且需附有真伪查询二维码，否则不予认可 | 4 | 个
4 | 书桌 | 1200*600*750 |  | 1、木制整体经五金配件连接固定而成，各部位安装结构严密、牢固、可靠、平稳。整体缝隙均匀，表面平整、无变形，四边顺直，开闭灵活、顺畅。按设计功能要求进行制作，根据实际用途考虑整体结构，保证实用性。 2、木制结构： A、基材：E0级绿色实木环保多层免漆板，经过防虫、防腐等处理，各项技术指标均应达到国家标准，桌面板厚25mm、抽屉底板板厚9mm、其他板厚18mm。 B、封边：采用PVC封边，采用全自动高温热熔封边技术，牢固不易脱胶，具防水防污特性。桌面靠外长边采用45度斜直封边工艺，提高伏案时倚靠舒适性。 C、配件：所用配件各项性能指标应满足相应标准要求、可靠耐用不易损坏。三节导轨。 3、钢制脚架： A.四周立柱采用≥40*40*1.2mm方管，横杆采用≥25*50*1.0mm方管。 B.横杆顶端焊接钢板锁片，安装时采用螺丝固定于柜体底部、钢板厚度≥2.0mm。 C.底部配有塑制防水脚套。 D.钢制部分须经过除油、酸洗除锈、中和、表调、磷化处理。表面静电喷塑涂装处理。 | 4 | 张
5 | 写字椅 | 525*545*835 |  | 写字椅尺寸：总高835mm，总宽525mm，总深545mm 1、椅身：采用全新聚丙烯加玻璃纤维，由两个部分组成（座板、靠背），具有独立可拆卸功能，可座、背双色搭配。 1.1、座板：宽度445mm，深度450mm，厚度5-12mm，座板采用菱形晒纹设计，层次感强，具有防滑性能；后背带手提、挂钩一体成型功能，【具备使用者单手手提和挂包功能】；（手提弧长220mm，直线长度160mm，厚度5mm）挂钩尺寸（长37mm，宽16mm，厚6mm）。 1.2、靠背：宽度310-410mm，高度353mm，厚度5mm，采用蘑菇形状设计，25根竖条纹，背座连接锁件三角导向形锁扣，牢固不易脱落。 2、椅脚：采用优质冷轧钢管16mm*1.5mm厚，表面经酸洗、磷化等防锈处理，流水线静电喷涂处理，具有耐磨，防腐，抗老化等性能。 2.1、脚垫：前脚垫：长：68mm 宽：22mm 高：64mm 厚度：2mm。后脚垫：长：72mm 宽：22mm 高：67mm 厚度：2mm。全新聚丙烯加玻璃纤维制作，抗磨损性强。采用配套的耐磨塑料材质，能使整椅稳定性更强，使用时不会翻倒；产品在堆叠时，可以保护产品不会碰伤；防滑性好，不会刮花木地板； 3、整椅采用无螺丝结构，座与铁脚连接分三段卡扣式直插设计、快捷式安装，省时节约人工成本（避免依赖技术工问题），卡槽尺寸(总长210mm，单扣13mm，厚度5mm)。 | 4 | 张
6 | 定制储物柜 | 800*600*1800 |  | 1、木制整体经五金配件连接固定而成，各部位安装结构严密、牢固、可靠、平稳。整体缝隙均匀，表面平整、无变形，四边顺直，开闭灵活、顺畅。按设计功能要求进行制作，根据实际用途考虑整体结构，保证实用性。 2、木制结构： A、基材：E0级绿色实木环保多层免漆板，经过防虫、防腐等处理，各项技术指标均应达到国家标准，板厚18mm。 B、封边：采用PVC封边，采用全自动高温热熔封边技术，牢固不易脱胶，具防水防污特性。 C、配件：所用配件各项性能指标应满足相应标准要求、可靠耐用不易损坏。挂衣杆采用≥φ19×0.9mm不锈钢圆管、缓冲铰链铝合金拉手。 3、钢制脚架： A.四周立柱采用≥40*40*1.2mm方管，横杆采用≥25*25*1.0mm方管、鞋架层板采用≥15*15*0.7mm方管。 B.顶端焊接钢板锁片，安装时采用螺丝固定于柜体底部、钢板厚度≥2.0mm。 C.底部配有塑制防水脚套。 D.钢制部分须经过除油、酸洗除锈、中和、表调、磷化处理。表面静电喷塑涂装处理。 | 4 | 座
7 | 钢制脚架 | 780*580*300 |  |  | 4 | 个
8 | 定制柜 | 800*400*2000 |  | 1、木制整体经五金配件连接固定而成，各部位安装结构严密、牢固、可靠、平稳。整体缝隙均匀，表面平整、无变形，四边顺直，开闭灵活、顺畅。按设计功能要求进行制作，根据实际用途考虑整体结构，保证实用性。 2、木制结构： A、基材：E0级绿色实木环保多层免漆板，经过防虫、防腐等处理，各项技术指标均应达到国家标准，板厚18mm。 B、封边：采用PVC封边，采用全自动高温热熔封边技术，牢固不易脱胶，具防水防污特性。 C、配件：所用配件各项性能指标应满足相应标准要求、可靠耐用不易损坏。缓冲铰链、铝合金拉手。 | 12 | 座
#REF! |  |  |  |  | 合计
本项目学生宿舍楼进行家具改造更新，因新家具位置与原有五孔插座点位不匹配，中标供应商应在新家具进场安装前，完成新家具宿舍内旧插座的升级置换工作。 1、置换标准：将原有的普通五孔插座更换为二位低压36v 20W USB+Type-C。 2、置换要求：封盖旧五孔插座，使用国标电线、阻燃明盒、阻燃PVC明线槽。更换后的插座满足4-6 名学生使用。 3、施工要求：确保布线规范且不影响后续家具摆放及安全使用。